## 17拉延模
项目 | 说明 | 返回
闭锁功能 | 机台是否具有闭锁功能
（ ）有，有闭锁，不使用 （ ）没有
模具导向 | 拉延模具是否需要导柱导向：
（ ）本项目所有拉延上下模需要加导柱导向
（ ）除了切角拉延要加导柱导向，其它不需要。导柱设在压边圈。
镶块垫板 | 拉延模是锻件时，镶块下面也不需要5mm垫板
压边圈导向 | 压边圈导向：
（ ）内导向 （三层式） （ ）外导向（箱式） （ ）内导+外导向
导板数量根据凸模长度
凹模形式 | 凹模是否设计分体式：
（ ）不需要 （ ）需要
st8/st9项目除了锻件镶块拉延，其余铸件结构的拉延模，凹模做分体结构，已下发泡沫的不用更改
顶杆 | 顶杆是否全顶出：
JC1-2000t全顶出 ,JC5-1200T非全顶杆
机台气垫标准行程：见第1页机床参数
气顶杆顶起高度按170 /230/280三档，最大顶出高度见机床参数，其余压边圈行程较小时，按照50的倍数选用
铸造顶杆腿高度不可大于 150mm
顶杆腿长度≤100mm时，设计为φ80圆柱形，下模避让孔（φ100mm），
顶杆腿长度100mm＜L≤150mm时，设计为锥形，底部直径为顶部直径 1.2 倍（顶部φ80），下模避让孔（φ110mm）
顶杆垫块规格：JF-C8-DKSK 双孔,如遇分型线限制需切割缓冲垫时，最大允许切割量为1/3。垫块螺钉要加弹簧垫圈
注意：针对JC5-1200T拉延,顶杆直径为D60,要使用直径70mm的顶杆垫块
拉延模具单根顶杆最大承重不得超过5吨。
顶杆窥视孔：模具必须设计顶杆窥视孔，用于观察顶杆与模具接触情况。
压边圈平衡块 | 平衡块选用标准
JF-C8-DKDK
平衡块间距：（450mm），平衡块下不设计垫片
平衡块对应的压边圈和上模须有立筋
平衡块安装台的位置距离压料面20MM
压边圈平衡块与顶杆接柱重合，或者在顶杆接柱附近，间距做到450mm左右，不要太近。墩死块与平衡块可以不在上下一条线上
平衡块需要设计调整垫片锁固螺钉孔凸台。尺寸如下图：
到底块 | 到底块选用标准：JF-C8-DKDK
到底块与压边圈间隙：压边圈上没有产品时，2mm； 压边圈上有产品时，墩死
下模对应位置需有到底筋
限位块 | 限位块是否需要:
（ ）需要 （ ）不需要
型号规格：见第4页, 上下模之间必须设计限位块
弹顶销 | 所有拉延凹模在非零件型面区域需要设置弹顶销，使用MISUMI标准PAEZS/PAEZU,行程50mm,球头
压边圈限位 | 压边圈限位形式：
（ ）限位螺钉 （ ）盖板 +聚氨酯 （ ）侧销
限位行程：（压边圈行程ST+20mm）
盖板选用标准：JF-XCGB 聚氨酯：OCUC(MISUMI) ，盖板位置设计在压边圈长度方向上
感应定位具型号 | 自动线需要
感应定位型号选用标准：见标准件清单
（ ）HTKML/R （SANKYO） ( ) HTKHL/R （SANKYO） ( )PLGLC/RC（MISUMI）
拉延模每片坯料至少须设置两个传感器定位板，感应定位板按 L 形布置在F向前侧及左侧或右侧
感应器是否采购:
（ ）是 （ ）否，感应器后期与电路一起采购
注意：感应器连接线的接头必须选弯接头
其他定位具 | 普通定位具形式：见标准件清单
定位板逃料形状及尺寸要求如图所示
半月牙定位
选用江福标准自制件，固定座安装面在调整方向上最小要比固定座大单边10mm，需要半月牙凹模套
进出料料架
不需要
安全防护板 | 1.拉延模压边圈四周均需设计防护板。
2.防护板高度应保证压边圈托起时至少有60mm 的防护量
防尘措施 | 防尘措施：
外板：A面区排气孔直径4mm
（ ）弯管 型号（ ） （ ）盖板 （ ）弯管+盖板
弯管使用尼龙排气管（外板PVCØ4X150,标准自制件，江福）
注意：锻件镶块上的排气孔必须做出来
内板：产品区排气孔直径6mm
（ ）弯管 型号（ ） （ ）盖板 （ ）弯管+盖板
弯管使用尼龙排气管（内板PVCØ6X150，标准自制件，江福）
位置：型面区域+板料定位避让处
刚性存放块 | 刚性存放块是否需要：
（ ）需要 （ ）不需要
到底标记 | 到底标记:到底标记下方本体厚度50mm以上，标记下设计 5mm 垫片以便于调整压印深度，标记吃入深度 0.3mm，
到底标记型号：（ DCBA16）
设置位置: 不可布置在搭接面、外观面、车身裸露面等位置
（ )制品内 （ ）制品外 （ ）一半制品
凸模锁付 | 凸模螺钉销钉固定样式：1.凸出法兰式：法兰高度45+5mm；2.内藏式
螺钉M20+销钉φ20
凸模定位键统一采用LK25-60，4处
压边圈 型面边界 | 压料面最外侧应比料片单边大 20mm
压边圈强度 | 压边圈截面厚度不能小于150mm，高度不能小于200mm
防侧力 | 此项目不需要设计
拉延模氮气缸串联
1.拉延摸使用氮气缸作为压力源时需要串联，氮气缸不能直接安装在垫板上，需要固定板
2.增加压力表，放在F向前侧，空间150*150
3.最少使用2个氮气缸，单个氮气缸最小压力350KG
20
铜管型号：WAV5 (MISUMI)
L
min10
min25
ØD
Ø50
45+5