## Sheet1
成形仿真及有限元分析报告
项目代号 |  |  |  | VW416_9 |  |  |  |  | 模具供应商 |  |  | JFT |  |  |  |  | 日期 |  | 2024-12-23
零件编号 |  |  |  | 3M0_809_605-606 |  |  |  |  | CAE分析工程师 |  |  | 工艺/精算/数据 |  |  |  |  | 材质 |  | CR5-GI40/40-E-O
零件名称 |  |  |  | Side_Panel(侧围外板） |  |  |  |  | 分析软件 |  |  | AutoForm Forming R10.1 |  |  |  |  | 料厚 |  | 0.65
数据版本 |  |  |  | NC |  |  |  |  | 基准面 |  |  | 凹模 |  |  |  |  | 利用率 |  | 46
产品信息：
零件信息 | 长： |  | 3343mm
| 宽： |  | 1387mm
| 高： |  | 312mm
| 重量： |  | 12.153kg
单件孔 数量： |  | 左 | 105个
|  | 右 | 106个
孔数量不算前后两个大门洞
特别备注： 左右件分开各一套模具，除仅右件有充电孔、左件无外，其余完全对称。
调试压力信息(T)（CAE）
|  | 上模压力 | [9 empty] | 压边力/上模压料力
|  | OP20 |  | OP40 |  | OP50 |  | OP60 |  | OP70 |  | OP20 |  | OP40 |  | OP50 |  | OP60 |  | OP70
零件1 |  | 1350 |  | 785 |  | 335 |  | 270 |  | 260 |  | 335 |  | 120 |  | 150 |  | 120 |  | 120
零件2 |  | 0 |  | 0 |  | 0 |  | 0 |  | 0 |  | 0 |  | 0 |  | 0 |  | 0 |  | 0
总 |  | 1350 |  | 785 |  | 335 |  | 270 |  | 260 |  | 335 |  | 120 |  | 150 |  | 120 |  | 120
实际调试压力
|  |  | 冲压件工序简图 | [9 empty] | 主线 | HF2机械压机:2500T-1200T-1200T-1000T-1000T-1000T
[13 empty] | 副线 | HF1机械压机:2500T-1200T-1200T-1000T-1000T-1000T
工序号 |  | OP10 | 工序内容 |  | DR | [5 empty] | 工序号 |  | OP20 | 工序内容 |  | IDLE | [6 empty] | 工序 | CAE成型力KN |  | 机床T | 机床系数 | 机床可用力
上模调试压力 |  |  |  |  | 1350T(总CAE)-2000T(机床上限) | [5 empty] | 上模调试压力 |  |  |  |  | 50T(总CAE)-960T(机床上限) | [6 empty] | OP10 | 13500 | 1350 | 2500 | 80% | 2000 | 1350T(总CAE)-2000T(机床上限)
压边力 | 总335T(外圈245T，前门洞45T，后门洞45T） |  |  |  | 行程 | 285mm+建压25mm+预加速25mm | [9 empty] | 冲孔数量 |  | 0 |  |  |  |  | OP20 | 500 | 50 | 1200 | 80% | 960 | 50T(总CAE)-960T(机床上限)
[16 empty] | 是否切换 |  | 否 |  |  |  |  | OP30 | 7850 | 785 | 1200 | 80% | 960 | 785T(总CAE)-960T(机床上限)
[23 empty] | OP40 | 3350 | 335 | 1000 | 80% | 800 | 335T(总CAE)-800T(机床上限)
[23 empty] | 理论压边力 |  |  | 3350
工序号 |  | OP30 | 工序内容 |  | TR/CTR/PI/RST | [5 empty] | 工序号 |  | OP40 | 工序内容 |  | TR/FL/RST/CRST
上模调试压力 |  |  |  |  | 785T(总CAE)-960T(机床上限) | [5 empty] | 上模调试压力 |  |  |  |  | 335T(总CAE)-800T(机床上限)
[5 empty] | 冲孔数量 |  | 左件3个/右件4个 | [8 empty] | 冲孔数量 |  | 左件0个/右件0个
[5 empty] | 是否切换 |  | 否 | [8 empty] | 是否切换 |  | 否
|  |  | 冲压件工序简图 | [9 empty] | 主线 | HF2:2500T-1200T-1200T-1000T-1000T-1000T
[13 empty] | 副线 | HF1:2500T-1200T-1200T-1000T-1000T-1000T
工序号 |  | OP50 | 工序内容 |  | TR/CTR/PI/CPI/CFL/RST | [5 empty] | 工序号 |  | OP60 | 工序内容 |  | TR/CTR/PI/CPI/FL/CFL/RST/BUR | [6 empty] | 工序 | CAE成型力KN |  | 机床T | 机床系数 | 机床可用力
上模调试压力 |  |  |  |  | 270T(总CAE)-800T(机床上限) | [5 empty] | 上模调试压力 |  |  |  |  | 260T(总CAE)-800T(机床上限) | [6 empty] | OP50 | 2700 | 270 | 1000 | 80% | 800 | 270T(总CAE)-800T(机床上限)
[5 empty] | 冲孔数量 |  | 左件26个/右件26个 | [8 empty] | 冲孔数量 |  | 左件78个/右件79个 |  |  |  |  | OP60 | 2600 | 260 | 1000 | 80% | 800 | 260T(总CAE)-800T(机床上限)
[5 empty] | 是否切换 |  | 否 | [8 empty] | 是否切换 |  | 否 |  |  |  |  | OP70 | 3350 | 335 | 1200 | 80% | 960 | 335T(总CAE)-960T(机床上限)
[23 empty] | OP80 | 2700 | 270 | 1000 | 80% | 800 | 270T(总CAE)-800T(机床上限)
[23 empty] | 理论压边力 |  |  | 3350
工序号 |  |  | 工序内容 | [7 empty] | 工序号 |  |  | 工序内容
上模调试压力 | [10 empty] | 上模调试压力
[5 empty] | 冲孔数量 | [10 empty] | 冲孔数量
[5 empty] | 是否切换 | [10 empty] | 是否切换
冲压工艺补偿区域
工序号 |  | OP10 | 工序内容 |  | DR | [5 empty] | 工序号 |  | OP20 | 工序内容 |  | IDLE
补偿方式 |  |  |  |  | 全型面补偿（除压料面） | [5 empty] | 补偿思路 |  |  |  |  | 原始产品未补偿
工序号 |  | OP30 | 工序内容 |  | TR/CTR/PI/RST | [5 empty] | 工序号 |  | OP40 | 工序内容 |  | TR/FL/RST/CRST
补偿思路 |  |  |  |  | 继承OP20型面，局部符型补偿 | [5 empty] | 补偿思路 |  |  |  |  | 继承OP20型面，翻边整形区域补偿
冲压工艺补偿区域
工序号 |  | OP50 | 工序内容 |  | TR/CTR/PI/CPI/CFL/RST | [5 empty] | 工序号 |  | OP60 | 工序内容 |  | TR/CTR/PI/CPI/FL/CFL/RST/BUR
补偿思路 |  |  |  |  | 继承OP50型面，翻边整形区域补偿 | [5 empty] | 补偿思路 |  |  |  |  | 原始产品，局部型面补偿
工序号 |  |  | 工序内容 | [7 empty] | 工序号 |  |  | 工序内容
补偿思路 | [10 empty] | 补偿思路
调试信息
坯料尺寸
理论坯料尺寸 | [10 empty] | 实际坯料尺寸
坯料最大尺寸
|  | 长 | 3650
|  | 宽 | 1690
材料流入量(mm)
[15 empty] | 序号 | 理论 | 公差 | 实际1 | 实际2 | 实际3 | 实际4 | 偏差值
[15 empty] | 1 | 40 | 5
[15 empty] | 2 | 47 | 5
[15 empty] | 3 | 47 | 5
[15 empty] | 4 | 49 | 5
[15 empty] | 5 | 46 | 3
[15 empty] | 6 | 48 | 5
[15 empty] | 7 | 52 | 5
[15 empty] | 8 | 52 | 5
[15 empty] | 9 | 57 | 5
[15 empty] | 10 | 61 | 5
[15 empty] | 11 | 64 | 5
[15 empty] | 12 | 66 | 5
[15 empty] | 13 | 70 | 5
[15 empty] | 14 | 78 | 5
[15 empty] | 15 | 82 | 0~+3
[15 empty] | 16 | 74 | 5
[15 empty] | 17 | 82 | 5
[15 empty] | 18 | 76 | 5
[15 empty] | 19 | 55 | 3
[15 empty] | 20 | 34 | 3
[15 empty] | 21 | 44 | 3
[15 empty] | 22 | 49 | 3
[15 empty] | 23 | 45 | 3
[15 empty] | 24 | 53 | 3
[15 empty] | 25 | 80 | 3
[15 empty] | 26 | 97 | 5
[15 empty] | 27 | 96 | 5
[15 empty] | 28 | 87 | 5
[15 empty] | 29 | 64 | 5
[15 empty] | 30 | 46 | 5
材料流入量(mm)
[15 empty] | 序号 | 理论 | 公差 | 实际1 | 实际2 | 实际3 | 实际4 | 偏差值
[15 empty] | 31 | 42 | 5
[15 empty] | 32 | 41 | 5
[15 empty] | 33 | 40 | 5
[15 empty] | 34 | 40 | 5
[15 empty] | 35 | 40 | 5
[15 empty] | 36 | 40 | 5
[15 empty] | 37 | 41 | 5
[15 empty] | 38 | 42 | 5
[15 empty] | 39 | 37 | 5
[15 empty] | 40 | 24 | 5
[15 empty] | 41 | 24 | 5
[15 empty] | 42 | 30 | 5
[15 empty] | 43 | 47 | 5
[15 empty] | 44 | 55 | 5
[15 empty] | 45 | 44 | 5
[15 empty] | 46 | 27 | 5
[15 empty] | 47 | 49 | 5
[15 empty] | 48 | 36 | 5
[15 empty] | 49 | 30 | 5
[15 empty] | 50 | 35 | -3~0
[15 empty] | 51 | 69 | 5
[15 empty] | 52 | 82 | 5
[15 empty] | 53 | 82 | 5
[15 empty] | 54 | 65 | 5
[15 empty] | 55 | 33 | 5
[15 empty] | 56 | 33 | 5
[15 empty] | 57 | 35 | 5
[15 empty] | 58 | 61 | 5
[15 empty] | 59 | 66 | 5
拉延筋
[15 empty] | 序号 |  | 调整量
1
2
3
4
5
6
7
8
9
10
11
12
13
14
CAE分析结果
成形极限图
减薄率云图
压边圈闭合确认
局部放大图 | [10 empty] | 整体图区域标识
[11 empty] | 序号 | 问题描述 |  | 产生原因分析 |  |  |  | 解决方案简述
1
2
3
4
5
拉延成型风险区域
局部放大图 | [10 empty] | 整体图区域标识
[11 empty] | 序号 | 问题描述 |  | 产生原因分析 |  |  |  | 解决方案简述
1
2
3
4
5
后序成型风险区域
局部放大图 | [10 empty] | 整体图区域标识
[11 empty] | 序号 | 问题描述 |  | 产生原因分析 |  |  |  | 解决方案简述
1
2
3
4
5
后序修边冲孔风险区域
局部放大图 | [10 empty] | 整体图区域标识
[11 empty] | 序号 | 修边角度 |  | 原始修边效果 |  |  |  | 模具状态优化后效果
1
2
3
4
5
各序面品（数字油石）：
OP10 | [10 empty] | OP20
OP30 | [10 empty] | OP40
滑移线/冲击线
客户标准要求：
|  | 滑移线： | [10 empty] | 冲击线：
|  |  | 接触压力： | 0.5 | [9 empty] | 接触压力： | 0
|  |  | 圆角值： | 5000% | [9 empty] | 圆角值： | 1000000%
整体图片
局部放大图
整体图片
工序图片
工序图片
工序图片
工序图片
工序图片
只填写绿色区域
只填写绿色区域
C/H孔2
C/H孔2
C/H孔2
C/H孔2
1690
3650
OP10
OP30
C/H孔1
C/H孔1
C/H孔1
C/H孔1
只填写绿色区域
只填写绿色区域
C/H孔2
C/H孔1
轧制方向
1
轧制方向
1
1
成形性
减薄
失效
R5
工序图片
C/H孔，OP20 冲出此CH孔用于后序
C/H孔
补偿区域图片
补偿区域图片
补偿区域图片
补偿区域图片
补偿区域图片
补偿区域图片
流入量
流入量
局部放大图
FLD图
成型极限图
FLD图
成型极限图
整体减薄图（需数值清晰）
比色刻度尺
整体图例
局部放大图
局部放大图
1
局部放大图
局部放大图
局部放大图
局部放大图
局部放大图
整体图片
1
OP10油石
OP20油石
OP30油石
OP40油石
数字油石
滑移线
冲击线
工序图片
工序图片