## 后工序
|  |  | 安徽江福科技有限公司 | 编号： | [6 empty] | 日期
设计人员：
|  |  | 模具自检表 | 校对人员:
产品名: |  | 工序内容： |  | 审核人员：
模具图号: |  | 使用设备： |  | OK：√ NG：× 无检查项：无
NO. |  |  |  | 设计填写栏 |  |  | 校审填写栏 |  |  | 备注
|  |  |  | 阶段 |  |  | 阶段 | [9 empty] | 链接到目录
| 一.共性内容检查 |  |  | 内审 | FMC | 正式图 | 内审 | FMC | 正式图 |  |  | 统计
1 |  |  |  |  | √ | √ | [6 empty] | 结果 | 项数 | 比例
2 | 模具中心是否与绝对坐标中心一致 |  |  |  | √ | √ | [5 empty] | 内审 | √
3 | CH孔位置尺寸是否与工艺数模一致（特别注意CH孔的工法方向），CH凸模吃入量超出料厚2-3mm；（2017-07-25） |  |  |  | √ | √ | [6 empty] | × |  |  | 总计
4 | 模具筋条尽量不要与机床T槽重合;模具筋条边缘与机床T槽边缘距离最少5mm，如重合筋条底面补肉大于T槽边缘单边10mm（2023-8-7） | [11 empty] | 无
5 | [11 empty] | FMC | √
6 | [12 empty] | × |  |  | 总计
7 | [12 empty] | 无
8 | [11 empty] | 自检统计
9 | 是否有说明层：包括模具行程图、顶杆布置图（拉延）、斜楔行程图以及相关冲裁力压料力的计算； | [10 empty] | 内审 | √
10 | 模具运输连接板、漏水孔、导板窥视孔（导腿处、压芯托芯导滑处、DR凸模处）、墩死块窥视孔、过线孔、快速定位窥视孔是否设计； | [11 empty] | × |  |  | 总计
11 | 电路盒、气路接头放置位置符合客户要求？检查电、气路过线是否畅通，感应器过线孔通常要开在感应器正下方，方便安装；（2023-8-7） | [11 empty] | 无
12 | 压力源（顶杆）行程是否与压芯、托芯、小凸芯、压边圈行程一致；安全行程为ST+15mm（DR为ST+20mm）；工作侧销能否用双槽（有CAM、氮气弹簧时不能用）； | [10 empty] | FMC | √
13 | 压料芯行程（工作限位间距）为整0或整5，氮气缸行程比侧销限位行程少2mm， 使用行程最大为氮气缸行程的90%；氮气弹簧余量最少5mm（2023-8-7） | [11 empty] | × |  |  | 总计
14 | 检查氮气弹簧与对顶块接触情况（接触面＞90%），不要顶在螺钉孔上（2023-8-7） | [11 empty] | 无
15 | 压芯走框架结构处刀块是否按最小高度设计（锻件min35mm，铸件min50mm），刀块螺孔销孔是否悬空，螺孔销孔距离铸件边界最少10mm；
16 | 修边模和冲孔模等，即使是压芯没有墩死块的模具，也必须在压芯上设置基准面（4个即可）；
17 | 工作、安全螺栓的长度要求全部相同；
18
19 | 安全平台、传力部位及工作部位下要有加强或有筋支撑？限位块、墩死块支撑面积≥限位块面积的一半 （2023-8-7）
20 | 原则上压芯、凸模、大型斜楔设计起吊翻转，位置合理，17kg以上的镶块需设置起吊孔，规格为M16，所有镶块禁止用M6及M6以下螺钉锁符，但同时所有镶块都要考虑拆装方便性，适当增加起吊孔；（2017-07-25）
21 | 定位键安装槽直边长度要比定位键单边长1mm，刀块上定位键卡槽要比安装槽单边长5mm；
22 | 运输连接板安装孔采用CSN16铸入式螺栓，有客户特殊要求的按客户要求；打孔
23 | 模具取件装置：A 空手槽；B 气缸；C 机械手（吸盘）；D 其它；
24 | 上、下模镶块的拼接缝最小错开5毫米；（2023-8-7）
25 | 标准件安装面比标准件大5mm，若无法满足，则需要贴量加工保证；
26 | 铸造孔是否满足要求（1.盲孔：直径≥50，高度与直径比≤1.5；2.通孔：直径≥40，高度与直径比≤2.5；3.筋板上的穿线孔、漏水孔≥40）；若不能满足，需贴量加工；
27 | 检查导板与导滑面是否错位，压料芯氮气弹簧与氮气弹簧安装面、氮气弹簧过渡垫块及过渡垫块安装面之间是否存在错位现象；
28 | 整体热处理镶块孔边缘距离镶块边缘（壁厚）≥8mm；
29 | 检查铸件X、Y、Z方向的断面，是否存在过厚过薄处；
30 | 确认氮气弹簧是否需要串联；串联实体表示出来 | [8 empty] | 新增
31 | 拆卸压料芯前需要拆除的刀块都要标识“X”； | [8 empty] | 新增
32 | 模具的各部件的行程关系都已经分析，且有行程关系图，压料板行程及压力工艺特别指示需与工艺模拟完全一致 | [8 empty] | 新增
33 | 工艺内容偏单边的需要设计上、下模座的防侧（2023-8-7）
34 | 修边模和冲孔模等，即使是压芯没有墩死块的模具，也必须在压芯上设置基准面（4个即可）；
35 | 压芯走框架结构处刀块是否按最小高度设计（锻件min35mm，铸件min50mm），刀块螺孔销孔是否悬空，螺孔销孔距离铸件边界最少10mm；
36 | 压料板导板及侧销面距离分模线7-10mm,优选10mm,保证取出无干涉（2024-2-19） | [8 empty] | 新增
37 | 铸钢材质的铸件超出以下重量和尺寸无法铸造：重量最大为5T，尺寸最大为长4300，宽1900（2024-10-30） | [8 empty] | 新增
38 | 45#钢垫板最大采购尺寸是5000X2400X180，检查是否超过该尺寸（2024-10-30） | [8 empty] | 新增
| 二.定位及导向结构检查 |  |  | 内审 | 内审 | 正式图 | 内审 | 内审 | 正式图
1
2 | 导滑面长度是否为ST+80mm；若为复合导向，导腿导板先导柱导入 30-50 mm；到底状态，导向过滑10mm；导柱、导套的拆卸孔、导板窥视孔是否设计；（2023-8-7）
3 | 导柱、导套背托尺寸为 40 mm；20厚的导板背托厚度15mm，不用帖量(涂蓝色)；
| 三、结构防反、防呆检查 |  |  | 内审 | 内审 | 正式图 | 内审 | 内审 | 正式图
1 | 上下模、上模与压边圈（内导）导腿要设置防反,单侧相差10mm，双侧20mm；
2 | 相似镶块螺钉相差5mm进行防反，； | [8 empty] | 新增
| 四.操作方便性、安全性检查 |  |  | 内审 | 内审 | 正式图 | 内审 | 内审 | 正式图
1 | 压芯・复合机构・斜楔等是否设置起吊、翻转螺纹，优先采用铸入式螺栓；
2 | 上模吊棒的铸件限位块是否设计在和下模相同的位置；
3 | 存放氮气氮气缸下承受力的面筋厚需要设计到min80；
4 | 压料芯用卸料螺钉Z向肉厚MIN50侧壁肉厚MIN40，压力源若是氮气弹簧，工作螺钉必须增加聚氨酯垫圈（CSRUR）；
5 | 压料芯侧销处要倒角加强；
| 五.模具加工工艺性检查 |  |  | 内审 | 内审 | 正式图 | 内审 | 内审 | 正式图
1 | 导板安装面及导滑面加工是否有问题（侧面让空最小35mm)；
2 | 斜楔滑块导板安装面距侧面导滑面小于35mm时，考虑加工走刀，导板背托都要局部避让掉；
3 | 螺、销钉孔边缘距侧壁至少保证有10mm的距离，防止铸造误差，无法钻孔；
4 | 刃口复杂或不好加工的地方需要镶钢（最小加工圆角Φ4,高度10mm）；
5 | 导柱安装孔加工深度正常要小于250，当深度大于等于250时，要有以导柱安装孔中心线为轴，半径大于115的空间避让;
6 | 侧销安装孔是否在江福设备加工能力范围内； （常用侧销规格￠50能达到550，侧销中心距侧壁MIN60）；
7 | 侧修边冲孔需要线切割的镶块安装面必须和斜楔冲压方向一致，以保证能够线切割； |  |  | 无 | 无 |  | 无 | 无
8 | 定位键槽靠侧壁的一端，距侧壁的距离要≥35mm，除非侧壁高度小于45mm；
9 | 防脱安全螺栓限位不加工，外部项目为贴量粗加工（拉延模除外）具体按客户要求；
10 | 大部件设计3处三销基准，需整数位置（2023-8-7）
| 六.修边、冲孔相关结构检查 |  |  | 内审 | 内审 | 正式图 | 内审 | 内审 | 正式图
1 | 标准冲头冲孔扣除料厚后切入量3～5mm；凹模套型面加工后刃口是否有4mm强度，凹模套安装孔深度设计时考虑料厚方向，凹模高度高出型面0.3-0.5mm；（2017-07-25）
2 | 检查上、下模废料刀的刃口位置是否一致，方向是否正确，废料刀优先采用锻件结构；
3 | 修边镶块及废料刀块边界超过坯料线的部分为15mm-20mm；
4 | 修边刀块安装面要相对刀块底面让空5mm；
5 | 冲孔废料边缘距废料滑板边缘MIN20;
6 | 安装冲头时的操作空间及铸孔大小是否足够；
7 | 正侧冲选用定心冲头顶料型冲头；冲头直径≤φ8.1的用球锁式冲头，压芯开天窗（有特殊要求的参照技术协议）；
8 | 单侧修边考虑防侧向力，具体根据修边的长度、板件材质及料厚综合考虑；
9 | 一级废料滑出角度设计：小片废料（周圈轮廓小于φ40）≥25度；大片废料≥20度，当不能满足20度时，废料滑板采用滤油网板或者滚轮等排料装置。
10 | 冲孔的二级逃料孔比一级逃料孔直径大4mm，模座上的废料落孔尽量直接铸造出来，铸孔直径≥φ50mm；
11 | 所有三面以上封闭式修边必须设置弹顶销，异性冲孔有空间的也需要设置弹顶销(弹顶销规格行程不小于15)；弹顶销不要顶在斜面上（2023-8-7）
12 | 侧修废料边缘距铸件边缘MIN50;实现不了组织评审 | [8 empty] | 新增
13 | 板件是否为铝件，冲头是否需要涂覆处理，使用什么样式涂覆？ | [8 empty] | 新增
14 | 压料板落位是否无干涉（部分客户标准压料板与模座垫块间隙为5mm,需考虑压料板落位5MM与冲头等其他部件无干涉）（2024-2-19）
| 七.翻边整形相关结构检查 |  |  | 内审 | 内审 | 正式图 | 内审 | 内审 | 正式图
1 | 翻边顶出器各处顶料要同步；翻边退料行程=翻边高度+压料芯行程+5-10MM；有插刀时翻边退料行程=插刀完全退出的高度+翻边高度+5-10MM；
2 | 压芯、托芯要设计墩死垫块(外板模具的压料芯只设计墩死块位置)；
3 | 翻边整形区域型面不允许破坏(无螺钉、销钉、减轻孔、起吊等让空)（2023-8-7）
| 八.斜楔模具相关结构检查 |  |  | 内审 | 内审 | 正式图 | 内审 | 内审 | 正式图
1 | 核对斜楔的角度与工艺是否一致，斜楔拆卸是否方便；是否为斜楔刀块与冲头装配留有足够的的的操作空间和目视条件；
2 | 非标斜楔机构的回程氮气缸力是否足够，保证为自身及其附属件重量的1.5倍-2.5倍之间；
3 | 斜楔滑块与驱动器接触时滑动面是否有50mm以上接触量，滑块设计不少于两处垂直起吊孔（≥M16）；
4 | 考虑压芯行程，保证先压料后工作；侧成型复位斜楔到位之后压芯压料；
5 | 有隐冲机构时，压料芯要有导柱导向，要开天窗，压芯与下模间是要有锥形平衡块；
6 | 下置斜楔时，板件放入时，板件和斜楔的间隙是否设置最低30mm以上；
7 | 侧冲的压芯让位孔考虑能否加工；如果不能，需要设置镶块；
8 | 侧冲的窥视孔对于冲孔方向是否偏置（有助于粉碎叠压的料片），冲孔小于等于15度需要加窥视孔及废料粉碎器（如：三住CPSBR)；
9 | 宽度≧800的非标斜楔需要设置2处V型导板;宽度≧1400需要设置2处导向盖板，1400>宽度≧700之间设置一处导向盖板；
10 | 检查非标斜楔机构的导向盖板及卸料螺钉在机构回位时是否能锁符；
11 | 标准斜楔下模只在后面设置背托，上模在侧面和后面设置背托；
12 | 斜楔是否防侧：除料厚小于1mm的自制斜楔修边外，其他所有有侧向力的修边、翻边必须考虑斜楔防侧；
13 | 非标斜楔回退必须使用规格为CCS 27或CCS 36的缓冲限位块，不得自制普通的聚氨酯缓冲限位；
14 | 斜楔压板，回退限位块，型面镶块，端头氮气弹簧法兰安装板，上模颈部氮气缸安装法兰的锁付螺钉需体现，以便检查干涉-20250610